## sheet1
教学标题 | 主要教学内容 | 学习要求 | 课时 | 教学方式 | 课程思政 | 重点难点 | 支撑课程目标(多个课程目标用,隔开，例如：1,2)
绪论 | 一、介绍高分子学科形成的历史过程，重点人物，重要事件； 二、高分子材料及工程发展的各个过程； 三、高分子材料及工程发展现状，研究热点； 四、高分子未来发展趋势； | 通过本章的教学能够进一步激发对高分子学科的热爱，提高同学对本课程的学习积极性。 | 2 | 讲授法 | 由我国高分子材料的研究发展及应用现状，引导学生建立积极投身高分子材料领域的使命感和责任感，为党和国家贡献自己的力量。 | 重点：高分子材料及工程发展现状，研究热点。 难点：高分子材料及工程发展的各个过程。
第一章 高分子材料基本概念 | 第一节影响高分子材料性能的因素 一、构成的元素种类及其连接方式、交联和支链 二、共聚物相对分子质量及其分布 三、成型过程中的取向 四、结晶性 第二节 制造方法及组成对高分子材料性能的影响 一、聚合方法的影响 二、高分子化合物/填充剂复合物的影响 三、低分子化合物的影响 | 以工程的角度，利用高分子化学与高分子物理的基础知识来审视高分子材料，掌握影响高分子材料性能的各种因素。 | 2 | 讲授法、讨论法 | 结合高分子的概念以及当今世界高分子的发展现状，让学生认识到把“立德树人”一种综合教育理念作为教育的根本任务，进而引导学生在未来工作中养成具有大世界观的习惯。 | 重点：影响高分子材料性能的化学因素以及物理因素。 难点：影响高分子性能的物理因素：相对分子质量分布，结晶性，熔体粘度与成型性。
第三章 添加剂以及聚合物材料共混 | 第一节 稳定剂 一、热稳定剂 二、抗氧剂 三、光稳定剂 四、生物抑制剂 第三节 高分子溶液的相平衡、聚电解质溶液和浓溶液 第二节 增塑剂 一、增塑作用及增塑剂分类 二、增塑剂的性质 三、增塑剂的主要品种 四、增塑剂的选用原则 第三节 其它添加剂 一、润滑剂 二、交联剂及相关添加剂 三、填充剂 第四节 高分子材料配方设计 一、制品对材料性能的要求 二、配方设计 三、材料配方的表示方法 第五节 高分子材料的配方设计方法 一、配方设计时考虑的因素 二、配方设计方法 | 1. 首先强调添加剂在高分子材料加工中的重要性，即使用添加剂的原因。接着，对加工中最常见的添加剂进行分别介绍。 2. 掌握高分子材料制品配方设计的一般原则和程序。 3. 了解高分子材料的配方设计方法。 | 4 | 讲授法、讨论法 | 添加剂以及聚合物材料共混在高分子材料中应用于生活和生产中随处可见，从小到生活中的碗瓢盆，大到高分子材料的生产加工过程。很强的实践应用背景可以有效提高学生的学习兴趣和求知欲，改善学习效果。 | 重点：稳定剂、增塑剂以及交联剂的性能与应用。 难点：各种添加剂的作用原理。掌握材料配方的表示方法。
第四章 聚合物流体的流变性 | 第一节 聚合物熔体的流动 第二节 聚合物熔体剪切粘度的影响因素 一、剪切速率的影响 二、温度的影响 三、压力的影响 四、添加剂的影响 第三节 聚合物熔体剪切流动中的弹性表现 一、入口效应 二、离模膨胀 三、熔体破裂 | 1.掌握聚合物流变学的基本原理。 2.能分析聚合物流变特性对其最终制品性能的影响。 | 4 | 讲授法、讨论法 | 流变学对高分子材料的研究至关重要，流变学从一开始就是作为一门实验基础学科发展起来的，因此实验是研究流变学的主要方法之一。它通过宏观试验，获得物理概念，发展新的宏观理论。例如利用材料试件的拉压剪试验，探求应力、应变与时间的关系，研究屈服规律和材料的长期强度。通过微观实验，了解材料的微观结构性质，如多晶体材料颗粒中的缺陷、颗粒边界的性质，以及位错状态等基本性质，探讨材料流变的机制。这使得学生提高他们的实际操作和动手实验能力，为国家的高分子事业做贡献。 | 重点：聚合物熔体剪切粘度的影响因素。 难点：聚合物熔体剪切流动中的弹性表现。
第五章 挤出成型 | 第一节挤出机基本结构及作用 一、加料装置 二、料筒 三、螺杆 四、机头和口模 第二节基础成型原理 一、挤出过程和螺杆各段的职能 二、挤出理论 三、挤出机的生产率 四、螺杆和机头的特性曲线 五、影响挤出机生产率的因素 第三节挤出成型工艺 一、挤出工艺流程 二、典型挤出制品成型工艺 第四节双螺杆挤出 一、双螺杆挤出机的结构与分类 二、双螺杆挤出机的工作原理 三、双螺杆挤出机和单螺杆挤出机比较 四、双螺杆挤出机的应用 | 1.介绍挤出成型的基本概念及方法、螺杆挤出机的基本结构。 2.了掌握单螺杆挤出机的基本结构、螺杆各段的作用、机头和口模的作用、双螺杆挤出机的组成。 3.了解挤出装备中其他各部件的功能和作用。 4.掌握挤出成型的原理、工艺和过程。 | 4 | 讲授法、讨论法 | 讲授过程中穿插着我国科学家在高分子加工领域研究的贡献，可以培养学生的爱国荣辱观，激发学生投身高分子领域科学研究的热情。 | 重点：挤出机的螺杆各段的作用、机头和口模的作用。 难点：挤出成型原理。
第六章 注射成型 | 第一节注射机的结构与作用 一、注射机分类 二、注射机的基本结构 三、注射机的工作过程 第二节注射过程原理 一、塑化过程 二、注射与充模过程 三、保压过程 四、冷却定型过程 第三节注射成型工艺及工艺条件 一、注射成型工艺流程 二、注射成型工艺条件的选择 | 1.了解注射成型的设备。 2.掌握注射过程原理。 3.掌握注射成型工艺及工艺条件。 | 4 | 讲授法、讨论法 | 通过本章的学习，可以进一步提高高分子加工内容中结构与性能关系的紧密度，启发了学生的机械操作能力以及整体性和全局性思维意识。 | 重点：理解高分子材料的注射成型过程和实质。 难点：注射成型设备情况。
第七章 压延成型 | 第一节压延设备 一、压延机的分类 二、压延机的基本结构 第二节压延成型原理 一、物料在压延辊筒间隙的压力分布 二、物料在压延过程中压缩和延伸变形 三、物料在压延辊筒间隙的流速分布 第三节压延成型工艺 一、供料阶段 二、压延阶段 三、压延操作条件 第四节影响压延制品质量的因素 一、压延效应 二、影响制品表面质量的因素 三、影响制品厚度的因素 | 1.了解压延机的结构及工作原理。 2.了解压延原理。 3.掌握压延工艺。 | 4 | 讲授法、讨论法 | 压延工艺是橡胶工业中基本工艺之一，其作用是将混炼胶胶料通过压延机辊简，利用辊简的压力使胶料产生延展变形，制成所需规格形状的胶片或将胶料覆盖在骨架材料上制成胶布带胚半成品压延工艺在橡胶制品应用较多，主要包括压片、贴合、贴胶、擦胶、压型以及带芯包胶等工艺。胶片压延工艺：胶片的压延是利用压延机将胶料制成具有规定断面厚度和宽度的表面光滑的胶片。纺织物挂胶工艺：是利用压延机将胶料覆盖于纺织物表面，并渗透人织物缝隙的内部，使胶料和纺织物紧密结合在一起成为胶布的压延作业。通过本章的学习，使学生掌握胶片压延、纺织物卦胶及钢丝帘布的压延工艺，以便于更好的服务社会，服务党和人民。 | 重点：压延原理。 难点：压延原理。
第八章 热塑性塑料注射成型实验 | 实验内容：①详细观察、了解注塑机的结构、工作原理，安全操作等。 ②了解聚丙烯的规格及成型工艺特点，拟定各项成型工艺条件，并对原料进行预热干燥备用。 ③安装模具并进行试模。 a.闭模及低压闭模。由行程开关切换实现慢速→快速→停止的启模过程。 b.注塑机机座前进后退及高压闭关紧。 c.注射 d.保压 e.加料预塑。可选择固定加料或前加料或后加料等不同方式。 f.开模。由行程开关切换实现慢速→快速→慢速→停止的启模过程。 g.螺杆退回 上述操作程序重复几次，观察注射取得榈的情况，调整工作正常。 注意事项：根据实验的要求，可选用点动、手动、半自动、全自动和光电启动5种操作方式进行实验演示。选择开关设在操作箱内。 ④点动。调整模具，适宜选用慢速点动操作，以保证校模操作的安全（料筒必须没有塑化的冷料存在）。 ⑤手动。选择开关在“手动”位置，调整注射和保压时间继电器，关上安全门。每按一个钮，就相当完成一个动作，必须一个动作做完才按另一个动作按钮。一般是在试车、试模、校模时选用手动操作。 ⑥半自动。将选择开关转至“半自动”位置，关好安全门，则各种动作会按工艺程序自动进行。即依次完成闭模、稳压、注座前进、注射、保压、预塑（螺杆转动并后退）、注座后退、冷却、启模和顶出。开安全门，取出制品。 ⑦全自动。将选择开关至“全自动”位置，关上安全门，则各种动作会自行按照工艺程序工作，最后由顶出杆顶出制品。由于光电管的作用，各个动作周而复始，无须打开安全门，要求模具有完全可靠的自动脱模装置。 ⑧不论采用哪一种操作方式，主电动机的启动、停止及电子温度控制通电的按钮主令开关均须手动操作才能进行。 ⑨除点动操作外，不论何种操作方式 ，均设有冷螺杆保护作用在回执温度没有达到工艺要求的温度之前，即电子温度控制仪所调整的温度，螺杆不能转动防止机件内冷料启动，造成机筒或螺杆的损坏。但为了空车运行，自动循环时，可将温控仪的温度指示调到零位。 ⑩在行驶操作时，须把限位开关及时间继电器调整到相应的位置上。 | （1）了解螺杆式注塑机的基本结构，熟悉注射成型的原理。 （3）掌握热塑性塑料注射成型的操作过程。 （3）掌握注射盛开工艺条件对注射制品质量的影响，学会注塑工艺条件设定的基本方法。 | 4 | 4.实验成绩评定 （1）分析所得的试样制品的外观质量，从记录的每次实验工艺条件分析对比试样质量的关系。制品的外观质量包括颜色、透明度、有无缺料、凹痕、气泡和银纹等。 （2）将取得的试样制品，参考高分子材料性能测试实验进行力学性能等方面的测试分析。 | 1.实验简介 注射成型适用于热塑性和热固性塑料，是高聚物的一种重要的成型方法。注射成型的设备是注塑机和注射模具。它是使固体树脂在注注机的料筒内通过外部加热、螺杆、料筒与树脂之间的剪切和摩擦力作用生热使树脂塑化成黏流态，后经移动，螺杆以很高的压力和较快的速度，将塑化好的树脂从料筒中挤出，通过喷嘴注入到闭合的模具中，经过一定的时间保压、冷却固化后，脱膜取出制品。 热塑性塑料注射时，模具温度比注射料温低，制品是通过冷却而定型的；热固性塑料注射时，其模具温度要比注射料温高，制品是要在一定的温度下发生交联固化而定型的。本实验主要介绍热塑性塑料的注射成型。 热塑性塑料的注射成型工艺原理如下。 （1）合模与开模。合模是动模前移，快速闭合。在与定模将要接触时，依靠合模系统的自动切换成低压，提供低的合模速度，低的合模压力，最后切换成高压将模具合紧。 开模是注射完毕后，动模在液压油缸的作用下首先开始低速后撤，而后快速后撤到最大开模位置的动作过程。 （2）模具闭合后，注塑机机身前移使喷嘴与模具贴合。油压推动与油缸活塞杆相连接的螺杆前进，将螺杆鄯前面已均匀塑化的物料以规定的压力和速度注射入模腔，直到熔体满模腔为止。 螺杆作用于熔体的压力叫注射压力，螺杆移动的速度叫注射速度。熔体充模顺利与否，取决于注射压力和速度、熔体的温度和模具的温度等。这些参数决定了熔体的黏度和流动特性。 注射压力是为了使熔体克服料筒、喷嘴、浇铸系统和模腔等处的阻力，以一定的速度注射入模内；一量充满，模腔内压迅速到达最大值，充模速度则迅速下降。模腔内物料受压而密实，符合成型制品的密度要求。注射压力的过高或过低，造成充模的过量或不足，将影响制品的外观质量和材料的大分子取向程度。注射速度影响熔体填充模腔时的流动状态。速度快，充模时间短，熔体温差小，制品密度均匀，熔接强度高，尺寸稳定性好，外面质量好；反之，若速度慢，充模时间长，由于熔体流动过程的剪切作用使大分子取向程度大，制品各向异性。熔体充模的压力和速度的确定比较麻烦，要考虑原料、设备和模具等因素，要结合其他工艺条件，通过分析制品外观，实践相结合而决定的。 （3）保压阶段。熔本充模完全后，螺杆施加一定的压力，保持一定的时间，是为了解决模腔内迷人本因冷却收缩、造成制品缺料时，能够及时进行补塑，使制品饱满。保存时，螺杆将向前稍作移动。保压过程包括控制保压压力和保压时间，它们均影响制品的质量。保压压力可以等于或低于充模压力，其大小以达到补塑增密为宜，保压时间以压力保持到浇口凝封时为好。若保压时间不足，模腔内的物料会倒流，制品缺料；若时间过长或压力过大，充模量过多，将使制品的浇口附近的内应力增大，制品易开裂。 （4）冷却阶段。保压时间到达后，模腔内塑料熔体通过冷却系统调节冷却到玻璃化温度或热变形温度以下，使塑料制品定型的过程叫冷却。这其间需要控制冷却的温度和时间。 模具冷却温度的高低和塑料的结晶性、热性能、玻璃化温度、制品形状复杂与否及制品的使用要求等有关；此外，与其他的工艺条件也有关。模具的冷却温度不能高于高聚物的玻璃化温度或热变形温度。模温高，有利于熔体在模腔内流动，对充查勘有利，而且能使塑料冷却速度均匀。模温高，利于大分子热运动，利于大分子的松弛，可以减少厚壁和形状复杂制品可能回为补塑不足，收缩不均和内应力大的缺陷。但模温高，生产周期长，脱模困难，这些都是不利因素。对于结晶型塑料，模温直接影响结晶度和晶体的构型。采用适宜的模温，晶体生长良好，结晶速率也较大，可以减少制品成型后的结晶现象，也能改善收缩不均、结晶不良的现象。 冷却时间的长短与塑料的结晶性、玻璃化温度、比体积、导热率和模具温度等有关，应以制品在开模顶出时既有足够的刚度而又不至于变形为宜。时间太长，生产率下降。 （5）原料预塑化。制品冷却时，螺杆转动并后退，同时螺杆将树脂向前输送、塑化，并且将塑化好的树脂输送到螺杆的前部并计量、贮存，为下一次注射作准备，此为塑料的预塑化。 预塑化时，螺杆的热平衡速度决定于后移的各种阻力，如机械摩擦阻力及注射油缸内液压油的回泄阻力。塑料随螺杆旋转，塑化后向前堆积在料筒的前部，此时塑料熔体的压力称为塑化压力。注射油缸内液压油回泄阻力称为螺杆的背压。这两种压力的增大，使塑料的塑化量都降低。预塑化是要求得到定量的、均匀塑化的塑料熔体。塑化是靠料筒的外加热、摩擦热和剪切力等而实现的。剪切作用与螺杆的背压和转速有关。 料筒子温度高低与树脂的种类、配合剂、注射量与制品大小比值、注塑机类型、模具结构、喷嘴及模具的温度、注射压力和速度、螺杆的背压和转速，以及成型周期等很多因素都有关。料筒温度总是在材料的熔点或黏点或黏流温度与分解温度之间,而且通常是分段控制,各段之间的温差约为10～50°C。 喷嘴加热在于维持充模的料流有良好的流动性，喷嘴温度等于或略低于料筒的温度过高的喷嘴温度会出现流延现象；过低也不适宜，会造成喷嘴的堵塞。 螺杆的背压影响预塑化效果。提高背压，物料受到剪切作用增加，熔体温度升高，塑化均匀性好，但塑化量降低。螺杆转速低则延长预塑化时间。 螺杆在较低背压和转速下塑化时，螺杆输送计量的精确度提高。对于热稳定性差或熔融黏度高的塑料应选择转速低些；对于热稳定性差或熔体黏度低的则选择较低的背压。螺杆的背压一般为注射压力的5%～20%。 塑料的预塑化与模具内制品的冷却定型是同时进行的，但预塑化时间必定小于制品的冷却时间。 热塑性塑料的注射成型，主要是一个物理过程，但高聚物在热和力的作用下难免发生某些化学变化。注射成型应选择合理的设备和模具结构，制订合理的工艺条件，以使化学变化减少到最小的程度。
第九章 中空塑料制品吹塑成型实验 | 3.实验内容 （1）接通挤出机料斗座冷却水，根据加工物料的性质确定加工工艺条件，设定挤出机和机头温度，至设定温度后再保温 20～ 30 分钟，在挤出机料斗中加入物料，挤出管坯； （2）接通空气压缩机电源，启动吹瓶辅机，打开模具； （3）挤出管坯至需要长度时，用切刀切下管坯，将切下的管坯移至打开的模具中，然后合模，吹气嘴向管坯中通入压缩空气进行吹胀； （4）保持吹气压力至冷却结束，打开模具取出制品，等待下一次操作。 （5）实验结束后，切断电源，关闭冷却水。清理机器。 | 2.教学目标 （1）了解塑料中空成型的工艺过程； （2）分析影响中空成型工艺和制品质量的因素。 | 4 | 4.实验成绩评定 预习操作成绩 预习报告、考勤及实验过程表现 40% 实验报告成绩 实验报告依实验学时加权平均 40% 期末考试 卷面成绩 20% | 1.实验简介中空吹塑料成型是将挤出或者注塑成型的塑料管坯（型坯）趁热（处于半熔融的类橡胶态时）置于模具中，并及时在管坯中通入压缩空气将其吹胀，使其紧贴于模腔壁上成型为模具的形状，经冷却脱模后即制得中空制品。此方法可用于聚乙烯、聚氯乙烯、聚丙烯、 聚苯乙烯等塑料的成型加工，也可用于聚酰胺、 PET 和聚碳酸酯等的加工。本实验主要介绍挤出－吹塑料加工方法。 常见的挤出－吹塑加工方法： （1）管坯的形成通常直接由挤出机挤出，并垂挂在安装于机头正下方的预先分开的型腔中； （2）当下垂的型坯达到合格长度后立即合模，并靠模具的切口将型坯切断（本实验中型坯由人工切断）； （3）从模具分型面上的小孔插入的压缩空气吹管，送入压缩空气，使型坯吹胀紧贴模壁而成型； （4）保持空气压力，使制品在型腔中冷却定型后即可脱模。