## sheet1
教学标题 | 主要教学内容 | 学习要求 | 重点 | 难点 | 课时 | 教学方式 | 支撑课程目标(多个课程目标用,隔开，例如：1,2)
第一章电化学理论基础 §1.1 电化学体系的基本单元；§1.2 电化学过程热力学 | 电化学体系的基本单元； 电化学过程热力学 | ⑴ 了解电化学在生产实际、科研工作中的意义； ⑵ 熟悉电极、隔膜、电解质溶液等基本单元； ⑶ 掌握可逆和不可逆电化学过程的热力学函数关系。 | 工作电极、辅助电极、参比电极概念。 | 电化学状态函数相互转换关系。 | 2 | 讲授、讨论 | 1
1.3非法拉第过程及电极/溶液界面的性能 | 双电层、电极/溶液界面的性能 | （1）了解五种双电层理论模型； （2）掌握电毛细管现象、零电荷电势和表面吸附现象。 | 双电层模型的分析理论；“零电荷电势”概念；Lippman公式的应用。 | 电毛细管曲线抛物线形状的分析；电极表面过剩电荷符号的分析判断。 | 2 | 讲授、讨论 | 1
1.4 法拉第过程和影响电极反应速度的因素 | 法拉第过程、Butler-Volmer方程 | ⑴ 掌握7种电极反应的类型； ⑵ 掌握CE、EC催化和ECE机理； ⑶ 掌握电极反应速度的影响因素和电极极化概念； ⑷ 掌握Bulter-Volmer方程，交换电流密度i0及i-η方程的几种处理方法。 | 电子迁移反应机理分析；电极极化； 动力学方程的推导及处理方法： ⑴ 极限电流的推导，氧化态Ox的浓度与电流的线性关系； ⑵ 三种特殊情况下电极电位φ与电流、的关系表达式。 | 循环伏安法的应用； 循环伏安法和恒电流电解技术的应用、理解。 | 2 | 讲授、讨论 | 1
1.5 物质传递控制反应绪论 | 非稳态扩散、稳态扩散 | ⑴ 了解物质传递的三大基本形式 ⑵ 掌握物质稳态传递的特征 | 极限电流i1的推导，氧化态Ox的浓度与电流i的线性关系。 | 三种特殊情况下电极电位φ与电流i1、i的关系。 | 1 | 讲授、讨论 | 1
1.6 电化学研究方法介绍 | 循环伏安法、单电势阶跃法、恒电流电解 | 了解线性扫描法的基本原理； 了解循环伏安等常用的电化学研究方法。 | ⑴ 循环伏安法的应用。 ⑵ 恒电流电解技术的应用、理解 | 循环伏安法的应用 | 1 | 讲授、讨论 | 1
第二章电催化过程 2.1 电催化原理 | 电催化的类型及原理、影响电催化性能的因素 | ⑴ 了解和掌握电催化的两大类型及一般原理； ⑵ 掌握影响电催化性能的因素； ⑶ 了解评价电催化性能的几种方法。 | ⑴ 氧化—还原电催化的一般原理； ⑵ 电催化剂的性能及影响其活性的主要因素。 | 电催化性能评价所用方法 | 2 | 讲授、讨论 | 1
2.2 氢电极反应的电催化 | 氢气析出的电催化 | ⑴ 掌握H2在阴极析出的基本步骤； ⑵ 利用Tafel公式区分电极材料对H2的催化活性； ⑶ 了解H2氧化反应的电催化步骤。 | ⑴ H2还原析出过程； ⑵ H2的析出与M-H键强度分析； ⑶ H2在金属氧化物电极上析出机理 ⑷ H2的阳极氧化分析。 | H2在金属氧化物电极上析出机理 | 2 | 讲授、讨论 | 1
第三章化学电源 3.1 概述 | 化学电源的主要术语、主要性能 | ⑴ 了解化学电源的有关概念； ⑵ 掌握电动势、开路电压、工作电压、内阻、电池容量、比能量、比功率、电池寿命、自放电等概念； ⑶ 熟悉电池的性能指标、掌握选择电池的标准。 | 化学电源的主要性能 | 化学电源性能参数的理解 | 2 | 讲授、讨论 | 2
3.2 一次电池 | 碱性锌锰电池、碱性二氧化锰电池、锂电池 | ⑴掌握一次电池的通性及其分类。 ⑵掌握盐类电解液的锌锰电池、碱性MnO2电池、锌-氧化汞电池、锌空气电池、锌-氧化银电池的作用原理及成流反应、性质、特点。 ⑶掌握可溶正极锂电池、Li/MnO2电池、Li-聚氟化碳电池的电池反应和作用原理、性质和特点。 | 碱性锌锰电池、锂电池的性质、特征、反应原理。 |  | 2 | 讲授、讨论 | 2
3.3 二次电池 | 铅酸蓄电池、碱性Ni/Cd电池、 氢镍电池 | ⑴掌握二次电池的一般性质； ⑵掌握铅酸蓄电池、碱性Ni/Cd电池、氢镍电池、锂电池和锂离子电池、Na/NiCl2电池、锌二次电池的性质及作用机理。 | ⑴二次电池性能评价指标； ⑵铅酸蓄电池的原理、性能、结构； | 氢镍电池的作用原理、贮氢合金的性能、要求。 | 2 | 讲授、讨论 | 2
3.4 锂电池 | 锂电池的分类、锂离子二次电池 | ⑴掌握锂离子电池的特点 ⑵掌握锂离子电池的作用原理。 | 锂离子电池的特征、基本构成、作用原理。 | 锂离子电池的作用原理 | 2 | 讲授、讨论 | 2
第四章 金属的表面精饰 4.1 金属电沉积和电镀原理 | 简单金属离子的还原、金属络离子的还原、金属共沉积 | ⑴掌握简单金属离子和金属络离子的还原原理； ⑵掌握实现金属共沉积的理论依据； ⑶了解金属电结晶动力学； ⑷掌握表面活性物质在金属电沉积过程中的作用。 | 单金属的还原沉积、合金的共沉积、添加剂的作用。 | 合金的共沉积、 | 2 | 讲授、讨论 | 3
4.2 电镀过程 | 镀层的性能、影响镀层质量的因素、电镀工艺 | ⑴了解镀层的主要性能； ⑵掌握影响镀层质量的因素和电镀生产的基本工艺； ⑶熟悉几种典型的电镀过程； ⑷了解塑料的金属化涂装的基本原理、工艺过程。 | 影响镀层质量的因素分析、电镀生产工艺流程、单金属电镀、合金电镀。 | 电镀工艺 | 2 | 讲授、讨论 | 3
4.3 金属的阳极氧化 | 金属阳极氧化原理、铝的阳极氧化、钛的阳极氧化 | ⑴掌握金属发生阳极氧化的原理； ⑵掌握铝的阳极氧化类型及氧化方法； ⑶了解钛的阳极氧化方法； ⑷掌握阳极电泳涂装和阴极电泳涂装的基本原理和电极过程。 | 阳极氧化原理 | 阳极钝化的理解 | 2 | 讲授、讨论 | 3
4.4 电泳涂装技术 | 阳极电泳涂装、阴极电泳涂装 | 掌握阳极电泳涂装和阴极电泳涂装的基本原理和电极过程。 | 电泳涂装技术原理。 | 阳极电泳与阴极电泳的比较 | 2 | 讲授、讨论 | 3
第五章无机物的电解工业 §5.1 概述 §5.2 氯碱工业 | 电解的基本概念和术语、氯碱工业 | ⑴掌握电解的基本概念； ⑵掌握氯碱工业的三种电解方法。 | NaCl水溶液的隔膜槽电解法、电解过程、阴极和阳极反应，电解池反应。 | 汞槽电解法 | 2 | 讲授、讨论 | 4
第八章电化学腐蚀与防护 8.1 金属腐蚀与防护的意义；8.2 金属的电化学腐蚀； 8.3 腐蚀电池；8.4 电势-pH图及其在金属防护中的应用 | 金属的电化学腐蚀、电势-pH图、金属电化学防腐蚀 | ⑴熟悉金属电化学腐蚀的基本概念 ⑵了解腐蚀电池的基本原理 ⑶掌握Fe-H2O体系的- pH图的绘制、分析和应用 ⑷掌握阳极保护和阴极保护防腐蚀方法 | 腐蚀电池、Fe-H2O体系的φ- pH图的绘制、分析和应用 | 金属防护的应用 | 2 | 讲授、讨论 | 4