## sheet1
教学标题 | 主要教学内容 | 学习要求 | 课时 | 教学方式 | 课程思政 | 重点难点 | 支撑课程目标(多个课程目标用,隔开，例如：1,2)
第一章 绪论 | 第一节高分子的基本概念 一、我们身边的高分子 二、高分子的基本含义 第二节高分子化合物的基本特征 第三节高分子的分类和命名 一、高分子的分类 二、高分子的命名 三、按单体聚合物结构变化分类 第四节 聚合反应 一、按聚合机理分类 | 1.了解高分子科学的诞生与发展历史。 2.了解高分子的结构特点，掌握高分子多层次结构的分类方法，理解层次划分思路 3.掌握高分子链结构中构型、构造、序列结构、构象、柔顺性、链段等基本概念及与性能之间的关系 4.掌握高分子链链柔顺性的影响因素，熟悉高分子链柔顺性的表征 | 2 | 讲授法 | 由高分子科学体系的诞生和曲折发展历史，引导学生形成不畏艰难险阻、持之以恒、锲而不舍追求科学真理、探明科学真相的价值导向 | 重点：高分子相关的基本概念 难点：高分子相关的基本概念
第二章 自由基聚合 | 第一节 引言 一、连锁聚合的条件 二、活性种的形成 第二节 连锁聚合的单体（内因） 一、单体聚合的可能性 二、单体对聚合机理的选择性 第三节 自由基聚合机理 一、 自由基聚合的基元反应 二、 自由基聚合特征 第四节 链引发反应 一、 引发剂类型 二、 引发剂分解动力学 | 掌握高分子相关的聚合机理，熟悉高分子的分类方法及应用领域。 | 4 | 讲授法、讨论法 | 由高分子与小分子在结构上的区别，引导学生建立量变引起质变理念，进而让学生意思到许多事情不仅仅是1+1等于2的问题，甚至会远远大于2。 | 重点：高分子相关的聚合机理。 难点：高分子相关的聚合机理。
第三章 自由基共聚 | 第一节 共聚合反应的一般概念 一、共聚合反应及分类 二、共聚物的类型与命名 三、研究共聚反应的意义 第二节 二元共聚物的组成 一、共聚物组成方程 二、共聚物组成曲线 三、共聚物组成与转化率的关系 四、共聚物的链段分布 第三节 竞聚率的测定及影响因素 一、竞聚率的测定 二、影响竞聚率的因素 第四节 单体和自由基的活性 一、单体的相对活性 二、自由基的活性 三、Q-e概念 | 掌握共聚反应 | 6 | 讲授法、讨论法 | 共聚反应引导学生用辩证的思维去理解、分析和解决问题。凡事无绝对，以退为进，可以起到柳暗花明又一村的效果。 | 重点：共聚反应 难点：共聚反应
第四章 聚合反应实施方法与聚合工艺 | 第一节 概述 一、聚合反应实施方法简介 二、高聚物合成工艺基本过程 第二节 缩聚反应实施方法及工艺 一、缩聚反应实施方法 二、缩聚物生产工艺流程 第三节连锁聚合反应的实施方法及工艺 一、本体聚合 二、溶液聚合 三、悬浮聚合 四、乳液聚合 五、各种实施方法的比较 | 1.掌握本体聚合、溶液聚合、悬浮聚合和乳液聚合的内容。 2.掌握各种实施方法的比较。 | 6 | 讲授法、讨论法 | 引入我国科学家在聚合物反应理论与实验上所做的贡献的现状，让学生看到并正确认识我们与世界尖端科技水平的差距，激发学生的爱国情怀，引导学生树立知识报国、科技报国的理想信念。 | 重点：本体聚合、溶液聚合、悬浮聚合和乳液聚合的内容。 难点：掌握各种实施方法的比较。
第五章 聚合物成型的理论基础 | 第一节 聚合物的加工性质 一、聚集态（力学状态）与加工方法的关系 二、聚合物的加工性 第二节 聚合物的流动与流变行为 一、剪切粘度和非牛顿流动 二、拉伸粘度 三、影响聚合物粘度的因素 四、弹性 五、流体在简单形状内的流动 第三节 聚合物的加热与冷却 第四节 聚合物的结晶 一、加工过程中影响结晶的因素 二、聚合物结晶对制件性能的影响 第五节 高聚物的防老化与绿色高分子 一、热固性塑料中的定向 二、热塑性塑料在成型中的定向作用 三、拉伸定向 | 1.掌握聚合物流变学的基本原理。 2.能分析聚合物流变特性对其最终制品性能的影响。 | 6 | 讲授法、讨论法 | 流变学对高分子材料的研究至关重要，流变学从一开始就是作为一门实验基础学科发展起来的，因此实验是研究流变学的主要方法之一。它通过宏观试验，获得物理概念，发展新的宏观理论。例如利用材料试件的拉压剪试验，探求应力、应变与时间的关系，研究屈服规律和材料的长期强度。通过微观实验，了解材料的微观结构性质，如多晶体材料颗粒中的缺陷、颗粒边界的性质，以及位错状态等基本性质，探讨材料流变的机制。这使得学生提高他们的实际操作和动手实验能力，为国家的高分子事业做贡献。 | 重点：聚合物熔体剪切粘度的影响因素。 难点：聚合物熔体剪切流动中的弹性表现。
第六章 热塑性塑料熔体流动速率的测定 | 3.实验内容 （1）将仪器擦拭干净，调至水平。 （2）将仪器升温至规定温度，恒温至少15分钟。 （3）称取3g左右试样，将试样加入料筒，用活塞压紧。预热四分钟后加上所需的砝码。按照下表所示的四个实验条件进行试验。 样品 PE PP 测试温度 190℃ 230℃ 荷重 2160g 5000g 2160g 5000g （4）在任何一个条件下，先按下切料按钮切除料条并开始计时，10S后再切出料条。料条冷却后，将所得到料条用天平称重。至少重复五次，若所切样条中重量最大值和最小值之差超过平均值的10％，则需重新实验。 （5）每次试验后，用纱布裹住擦洗工具趁热擦洗料筒和口模。然后关闭电源，将实验物品归位。 （6）熔体流动速率可按下式计算：MFR＝600×W/10，式中W为料条重量。 | 2.教学目标 （1）掌握熔体流动速率仪的使用方法 （2）了解熔体流动速率的意义及与塑料加工性能之间的关系 （3）了解熔体流动速率在热塑性塑料工业化生产中的重要意义 | 8 | 4.实验成绩评定 实验报告应注意包括以下内容：试样的名称，物理形状；口模的内径，测试条件，实验现象与结果。 考核环节 评价环节 比重 预习操作成绩 预习报告、考勤及实验过程表现 40% 实验报告成绩 实验报告依实验学时加权平均 40% 期末考试 卷面成绩 20% 总计 100% | 1.实验简介 熔体流动速率（Melt Flow Rate，MFR熔融指数）系指热塑性塑料在一定温度和负荷下，熔体10分钟通过标准口模的质量。MFR采用标准化的熔体流动速率仪测定。测试温度由仪器自动控制，试样的外形可以是颗粒、粉料、小块、薄片或其他形状。对于吸湿性试样，试验前必须按产品标准规定进行干燥处理。 对于同一种高聚物，在相同的条件下，MFR越大说明其流动性越好。但对不同的高聚物，由于测定时所规定的条件不同，因此不能用MFR的大小来比较它们的流动性。此外，MFR的值的大小还有试样测试时的荷重条件有关。一般来讲，荷重越重，MFR值越大。故一般给出MFR值时应注明荷重，例如，以HDPE为例，在190℃，2160g荷重条件下的熔体流动速率可表示为MFR190/2160。 不同的加工条件对高聚物的MFR有不同的要求。一般地，注射成型要求树脂的MFR值较高，即流动性较好；挤出成型的树脂，其MFR较低为宜；吹塑成型用的树脂，其MFR介于以上二者之间。另外，MFR值在PE和PP的工业生产上也有重要意义。