## sheet1
教学标题 | 主要教学内容 | 学习要求 | 重点 | 难点 | 课时 | 教学方式 | 课程思政 | 支撑课程目标(多个课程目标用,隔开，例如：1,2)
第一章 绪论 | 第一节 涂层的功能 第二节 涂料与涂装技术发展简史 第三节 涂料组成 第四节 涂料的分类和命名 第五节 工业涂装的基本要素与分类 【复习与思考】 1、什么是油漆？什么是涂料？ 2、涂料的作用有哪些？涂料一般是由什么所组成？ 3、涂料的分类方法有哪些？最常见的分类方法把涂料分为几大类？ 4、涂料是如何进行命名，其型号、代号(编号)的含义是什么？ 5、常用的溶剂型涂料、水性型涂料、粉末型涂料的生产工艺流程是什么？ | 1．对本课程知识体系及框架结构有个整体了解，使学生制订和安排本课程学习计划； 2．了解涂料的发展概况； 3．掌握涂料作用、分类、组成及各组分的作用功能，按成膜物质分类的命名原则，涂料型号编码。各类涂料生产工艺过程。正确理解下例概念、定义或相互关系：主要成膜物质（基料）、次要成膜物质； 4．了解相关外文词汇。 | 重点：涂层的功能，涂料组成，涂装基本要素； | 难点：涂料组成及相关概念和定义。 | 2 | 案例教学法，借助于PPT课件，用不同案例说明涂料的发展过程。用示例说明涂料的组成，用结构框架图展示涂料性能与涂料组成之间的关系，用图片展示各涂装应用领域。 | 1.我国的涂料发展历程 涂料的起源可以追溯到史前时代，如秦始皇的兵马俑、马王堆出土的汉代文物等。最早使用的涂料是从漆树上割下来的大漆，后来采用天然树脂来制备涂料，随着石油化工和有机合成工业的发展，又涌现了硝基纤维素、醇酸树脂、环氧树脂等合成树脂。涂料工业是国民经济的重要组成，大量外资涂料公司的涌入，促进了中国涂料技术进步的同时，也加剧了国内涂料市场的竞争，导致了对于涂料专业人才的强烈需求。学习涂料的发展史，学生可以更好地理解马克思、恩格斯的辩证理论，采用辩证的观点看待事物的发展了解涂料领域激烈的竞争状况，可增强学生的爱国精神和民族意识，从而培养学生不畏困难，勇于探索研究的热情。只有不断深入钻研，提高学习兴趣，增强学习动力，才能更好地发挥涂料的价值，提升国内涂料企业的国际地位，学生的民族自尊心和自豪感可被激发，增强文化自信的作用。 2.环境保护与健康安全意识的培养及渗透 涂料通常主要由成膜物树脂、分散介质、助剂和颜填料等四种成分组成，其中前三种一般为有机物，颜填料通常为固体粉末。前三种成分中通常会含有丙烯酸酯单体、游离的异氰酸 酯、醛类、酚类、环氧氯丙烷、苯系物等挥发性有机物，包括粉末状的颜填料等不仅对生产者的身体健康危害较大，操作不当还可能存在安全隐患。结合化工厂的安全事故提高学生的健康安全意识，从而避免重大安全事故的发生并降低人身伤害。
第二章 合成树脂 | 第一节 醇酸树脂 一、醇酸树脂分类及基本原料 二、醇酸树脂合成的配方设计 三、醇酸树脂合成工艺 四、影响醇酸树脂性质的因素 五、改性醇酸树脂 六、聚酯树脂 七、不饱和聚酯树脂 第二节 氨基树脂 一、氨基树脂的分类 二、氨基树脂的合成原理及交联反应 三、氨基树脂的制备 四、氨基树脂的应用 第三节 环氧树脂 一、环氧树脂的分类 二、环氧树脂的合成 三、环氧树脂的固化 第四节 丙烯酸树脂 一、单体 二、丙烯酸树脂的组成与性能 三、丙烯酸树脂的合成 第五节 聚氨酯 一、二异氰酸酯原料 二、异氰酸酯的反应性 三、催化剂 四、多异氰酸酯的合成 第六节 有机硅树脂 一、有机硅化学 二、有机硅单体 三、有机硅树脂制备 四、有机硅树脂配方拟定 五、有机硅改性树脂 六、有机硅改性丙烯酸树脂 第七节 氟树脂 一、氟树脂的特性 二、热塑性氟树脂 三、交联性氟树脂 四、水性氟涂料树脂 第八节 其他涂料树脂 一、聚氯乙烯糊树脂 二、氯化聚丙烯树脂 【复习与思考】 1、醇酸树脂涂料的原料有哪些?合成方法有哪些?其反应原理是什么? 2、如何进行醇酸树脂配方的设计? 3、今有一醇酸树脂的配方实例,配方:豆油1250.0Kg、季戊四醇(工业品)3270Kg苯酐600.0Kg,黄丹0052Kg、二甲苯若干。请计算该醇酸树脂的油度。并说明溶剂法生产该醇酸树脂工艺过程? 4、请根据所学设计一个以亚麻仁油、甘油、苯酐为原料制备油度为48%的中油度醇酸树脂的配方 5、醇酸树脂涂料改性方法有哪些?其固化成膜的机理是什么? 6、聚酯树脂涂料的原料有哪些?反应原理是什么? 7、如何进行聚酯树脂涂料的原料配方的设计?其合成方法有哪些?制备工艺过程如何? 8、聚酯树脂涂料的改性方法有哪些?其固化成膜的机理是什么? 9、丙烯酸树脂涂料的原料有哪些?其反应原理是什么?其合成方法有哪些? 10、如何丙烯酸树脂进行配方的设计?丙烯酸树脂制备工艺过程如何?其改性方法有哪些?其固化成膜的机理是什么? 11、聚氨酯树脂涂料的品种有哪些?主要原料有哪些? 12、聚氨酯树脂反应的原理是什么?如何进行树脂配方的设计? 13、聚氨酯树脂合成方法有哪些?制备工艺过程如何? 14、聚氨酯树脂的改性方法有哪些?聚氨酯树脂涂料的固化成膜的机理是什么? 15、合成环氧树脂的主要原料有哪些?其反应原理是什么?如何进行配方的设计? 16、环氧树脂的合成方法有哪些?环氧树脂的制备工艺过程如何? 17、环氧树脂涂料的主要原料有哪些?其改性方法有哪些?其固化成膜的机理是什么? 18、制备(合成)氨基树脂涂料的原料有哪些?其合成机理是什么?如何进行配方的设计?合成方法有那些? 19、氨基树脂的制备工艺过程如何?其改性方法有哪些?氨基树脂涂料的固化成膜的机理是什么? 20、影响氨基醇酸树脂烘漆性能(质量)的常见因素有哪些? 21、元素有机氟树脂(涂料)的原料有哪些?反应原理是什么?如何进行配方的设计? 22、有机氟树脂合成方法有哪些?制备工艺过程如何?其改性方法有哪些? 23、元素有机氟树脂(涂料)固化成膜的机理是什么? 24、有机硅树脂涂料的原料有哪些?反应原理是什么?如何进行配方的设计? 25、有机硅树脂合成方法有哪些?制备工艺过程如何?其改性方法有哪些?其固化成膜的机理是什么? 26、光固化树脂的合成原理是什么?其方法有哪些? 27、常用溶剂型光固化树脂、水溶性光固化树脂的制备工艺(生产工艺)过程是什么?如何设计其配方? 28、常用的金属涂料品种有哪些?其对应的固化成膜方法有哪些? 29、建筑涂料的品种有哪些?建筑涂料的分类方法有哪些?其对应的固化成膜方法有哪些？ 30、乳胶漆的组成成分一般有哪些?乳胶漆制备工艺流程如何?1、常用的木器涂料品种有哪些?其对应的固化成膜方法有哪些? | 1. 了解环境性涂料树脂的组成特点、分子设计及合成工艺； 2．了解氟树脂等新型涂料树脂的组成特点及分子设计； 3．掌握涂料各合成树脂的特性与应用； 4．掌握醇酸合成树脂、丙烯酸合成树脂的原料、配方组成与分子设计、及合成工艺。 | 重点：醇酸树脂，氨基树脂，环氧树脂，丙烯酸树脂，聚氨酯； | 难点：有机硅树脂及氟树脂等现代涂料新型树脂。 | 6 | 对比式教学法，借助于PPT课件，把不同合成成膜物进行对比，锻炼学生获取与应用新知识、锻炼学生综合应用知识、培养学生在树脂分子设计与新树脂开发方面的能力。 | 1.职业道德及法律法规的强化 在氨基树脂合成内容的教学中，重点介绍其主要原料的甲醛和三聚氰胺的特性及危害。甲醛是合成氨基树脂的主要原料之一，同时也是世界卫生组织认定的一类致癌物，短时间作用为刺激、至敏，长期接触会引起染色体异常、白血病，甚至致癌。合成氨基树脂时一定要控制最终产品中的甲醛残留，然而部分厂家不仅不控制合成树脂中的甲醛残留，甚至使用甲醛作为乳胶漆的廉价杀菌剂，导致甲醛严重超标。三聚氰胺是合成三聚氰胺型氨基树脂的主要原料，作为涂料用树脂的原料不存在危害，但是一些不法生产商为了提高奶粉的含氮量，竟然三聚氰胺引入到奶粉中，造成结石并引发泌尿系统疾病。这些行为不仅是职业道德的缺失，更是法律意识淡薄，结合思想道德修养与法律基础课程的相关知识，增强学生的职业道德观念，告诫学生守住法律底线。
第三章 颜料 | 第一节 颜料的应用性能 第二节 防锈颜料的选用 第三节 体质颜料的选用 第四节 着色颜料的选用 第五节 透明颜料与纳米颜填料特性及应用 【复习与思考】 1．遮盖力与着色力的概念？ 2．防锈颜料、体质颜料及着色颜料的概念？ | 1．理解遮盖力与着色力的概念及区别； 2．了解防锈颜料、体质颜料及着色颜料的概念； 3．掌握颜料的种类、特性与应用。 | 重点：颜料的性质，防锈颜料的选用，体质颜料的选用，着色颜料的选用。 | 难点：遮盖力与着色力的定义及区别。 | 4 | PPT课件教学，用图片展示各颜料分子的化学结构、光效应颜料的光效应作用原理。 | 1.通过中国涂料发展史增强名族自豪感 我国是世界上最早制造和使用漆器的国家,距今已有七千多年的历史。目前发现年代最早的漆器是河姆渡新石器遗址出土的木质朱漆碗,经化学方法及光谱分析鉴定为生漆,生漆是种天然树脂成膜物。在讲授涂料用树脂的章节中引入这些文化遗产,让学生在认识涂料组成的同时感受华夏的悠久文明,激发学生学习的兴趣。除了原始社会的朱漆碗外,著名的漆器文物还有战国时代的虎座鸟架鼓和彩绘内棺、西汉的君幸食漆盆、南北朝的鸟兽鱼纹漆榍、唐代的梳妆盒、宋代的褐漆葵花食盘、清代的金凤纹捧盒等等的。我国不仅发展了涂料用树脂的种类,还发明和使用了各种各样的颜料,如朱砂、铅丹、雄黄、铜绿、孔雀石、钴土矿等,在讲授颜料的章节中介绍这些无机颜料的发现、应用及特性,不仅能激发学生的兴趣,还能加深学生对涂料组成要素的理解。
第四章 溶剂 | 第一节 溶度参数理论 第二节 溶度参数测定和应用 第三节 溶剂挥发性 第四节 溶剂选择 【复习与思考】 1、溶度参数定义。 2、溶剂溶解性和挥发性的计算与应用？ | 1．理解溶度参数的定义； 2．理解真溶剂、非溶剂与助溶剂的区别与联系； 3．掌握溶剂配伍、溶剂溶解性与挥发性的调整。 | 重点：溶度参数理论和应用，溶剂挥发性，溶剂选择； | 难点：溶剂溶解性和挥发性的计算与应用。 | 4 | powerpoint课件教学，用创造性学习法，锻炼学生综合应用知识、培养学生在涂料的稀释剂配方设计方面的能力。 | 1.我国的涂料发展历程曲折 涂料的使用不仅能防止钢铁、木材、混凝土结构等的锈蚀、腐朽和风化，使其使用寿命大大延长，现代涂料还大大美化了我们的生活环境，对国民经济的发展做出了巨大的贡献。 但是部分涂料，特别是溶剂型涂料的制备及使用中挥发性有机物对环境的污染也日益严重，因此必须降低涂料中的挥发性有机物。 向学生介绍历史上由溶剂带来的光化学污染事件“八大公害”，它促成了一个著名的法案的《66法规》，督促涂料生产商在追逐涂料利润的同时，不能弃公共利益不顾，涂料技术的发展与环境保护要求相辅相成。 在溶剂的教学中介绍生态文明建设、可持续发展等环保概念，并借用习总书记关于“绿水青山就是金山银山”的思想，让学生懂得我们能获得美好的生活环境与生态文 明建设密不可分，同时也要让学生自觉担当起环境保护的历史责任。
第五章 涂料助剂 | 第一节 颜料润湿分散剂 第二节 流变剂 第三节 流平剂 第四节 增塑剂 第五节 催干剂 【复习与思考】 1、知道润湿分散的原理。 2、区分流平剂与流变剂。 3、知道常用的涂料助剂有哪些？ | 1．涂料助剂一般性了解，便于课程内容的完整与衔接； | 重点：颜料润湿分散剂、流平剂、流变剂。 |  | 4 | powerpoint课件教学。
第六章 涂料配方设计 | 第一节 颜料用量计算 第二节 颜料用量计算 第三节 配色技术 【复习与思考】 1、理解以下定义：颜料吸油量、PVC与CPVC、颜基比、触变性。 2、计算颜料用量。 3、涂料流变性如更好的控制？ 4、举例分析配方设计计算的实际应用。 | 1．通过学习，能根据实际应用要求对涂料配方进行设计和研究，具备解决实际问题的能力； 2. 理解颜料吸油量、PVC与CPVC、颜基比、触变性； 3．掌握颜料用量计算； 4．掌握涂料流变性控制。 | 重点：颜料用量计算，涂料流变性控制； | 难点：配方设计计算的实际应用。 | 6 | powerpoint课件教学，用创造性学习法，锻炼学生综合应用知识、培养学生在涂料配方设计方面的能力。 | 1.我国的涂料发展历程曲折 在讲述颜料的分散与色漆时，先带领学生学习分散的理论知识与分散设备，随后通过播放广州松尾贸易有限公司制备高色素炭黑黑色浆研磨标准工艺的视频，给予学生更直观的认知，让他们在丰富多彩的教学情境中与老师积极互动、相互启发、主动探索。教师还可利用网络对教学内容进行适时更新，将涂料方向最新的研究进展和动态及时地加入课程内容中，使学生掌握最新的知识和创新的科学理念。
第七章 色漆生产工艺 | 第一节 涂层的功能 第二节 色浆配比计算 第三节 高浓颜料分散体 第四节 色漆生产质量控制 【复习与思考】 1、解释下例概念、定义或相互关系：丹尼尔流动点、颜料附聚体与颜料絮凝体； 2、解释配色技术、颜色的三属性及调色规则。 3、论述色漆生产工艺过程。 | 1．通过学习，能组织涂料的生产和管理，具备解决实际问题的能力； 2．正确理解下例概念、定义或相互关系：丹尼尔流动点、颜料附聚体与颜料絮凝体； 3．掌握以下知识点：配色技术、颜色的三属性及调色规则；色漆生产工艺过程，色浆配比确定方法。 | 重点：色漆生产工艺，色浆配比； | 难点：色浆配比的确定与实际计算应用。 | 2 | powerpoint课件教学，用创造性学习法，锻炼学生综合应用知识、培养学生在色浆配方设计和色漆生产方面的能力。用图片展示色漆生产工艺过程。
第八章 涂料种类与特性 | 第一节 硝基漆 第二节 醇酸树脂漆 第三节 氨基树脂漆 第四节 环氧树脂漆 第五节 聚酯树脂漆 第六节 丙烯酸树脂漆 第七节 聚氨酯漆 第八节 乙烯基树脂漆 第九节 现代环境性涂料 【复习与思考】 1、常用涂料可以分为哪几类？描述各个涂料的配方、特性。 2、现代环境性涂料有几个方向？ | 1．配方、特性； 2．掌握涂料的选择与兑稀方法。 | 重点：硝基漆，醇酸树脂漆，氨基树脂漆，环氧树脂漆，聚酯树脂漆，丙烯酸树脂漆，聚氨酯漆素； | 难点：氟树脂漆、有机硅树脂漆、乙烯基树脂漆、现代环境性涂料。 | 2 | powerpoint课件教学。 | 1.我国古代对于无机粉末涂料的应用 除了漆器之外，还有从唐代开始出现的著名三彩器，一种高温素烧和低温釉烧的彩色涂层陶瓷，本质上三彩器是一种无机粉末涂料涂覆的陶瓷，在讲解粉末涂料的涂装工艺时引入三 彩器的制备，可以让学生更好的了解粉末涂料的涂装原理。以我国古代涂料的发明和使用为载体，挖掘中华优秀文化的元素并融入课堂教学，不仅能提高学生学习的兴趣，还能提高学生的文化素养，增强民族自豪感。 2.实践认知规律的呈现及深化 涂料是人类在长期的生产生活实践过程中创造出来的一种兼具防护和美化功能的材料，人们对涂料的认识也是在不断发展变化的。早期由于合成树脂成膜物的种类有限，由于技术原因只能溶于有机溶剂，所以最早出现的是溶剂型的油漆。随着社会和技术的发展，人们在实践过程中逐渐认识到有机溶剂的环境污染性，同时能够通过分子设计实现成膜物树脂的水性化，因此出现了水性涂料。此外，人们还在实践过程中发现一些含官能团的溶剂能参与固化反应，不会挥发到空气中造成环境污染，于是发展出了活性稀释剂。作为涂料的主要成分，成膜物树脂常温下通常是高粘度的液体，甚至是固体，因此人们觉得必须添加溶剂才能制成涂料，但是随着人们对涂料研究实践和认知的不断深入，现在已经开发出了无溶剂的辐射固化涂料和粉末涂料。在讲授溶剂和绿色涂料等章节的时候介绍实践认知规律，让学生明白认知过程是一个在实践基础上不断深化的发展过程，表现为从实践到认识，再从认识到实践的循环往复和无限发展的总过程。