## sheet1
教学标题 | 主要教学内容 | 学习要求 | 重点 | 难点 | 课时 | 教学方式 | 支撑课程目标(多个课程目标用,隔开，例如：1,2)
工程材料的分类及性能 | 工程材料概论、常见工程材料示例、工程材料的分类；工程材料的性能、主要力学性能指标（强度、刚度、塑性、冲击韧性、硬度） | 1) 了解工程材料的分类方法。 2) 掌握材料的力学性能，强度、塑性、硬度及冲击韧度指标的基本含义，熟悉材料性能的应用。 3) 熟悉低碳钢拉伸实验，掌握强度、塑性的衡量指标计算方法。 4) 熟悉材料力学硬度性能指标的试验方法。 | 1) 材料的性能分类及相关特性。 2) 强度、塑性的定义，拉伸曲线分析。 3) 材料强度、塑性的基本衡量指标及硬度、韧性等的测量方法。 | 1) 由低碳钢拉伸曲线分析拉伸过程。 2) 材料强度、塑性的基本衡量指标计算。 | 4 | 课堂授课 | CO1
金属与合金的晶体结构和二元合金相图 | 纯金属的晶体结构、金属的结晶与同素异构转变；合金的相结构、结晶与二元合金相图、铁碳合金相图 | 1）掌握金属的晶体结构和结晶、晶粒度与性能间的关系。 2）了解合金的基本相结构和性能。 3）熟悉二元合金相图的建立与分析。 | 三种常见的金属晶格，实际晶体的缺陷；合金相结构的基本类型；晶核的形成，长大规律及其影响因素；二元合金相图的基本概念；几种最基本的二元合金相图。 | 二元合金相图的基本概念；几种最基本的二元合金相图。 | 4 | 课堂授课 | CO1，CO2
钢的热处理 | 钢的热处理基础、钢的普通热处理；钢的表面热处理、热处理新工艺、新技术 | 1）了解钢在加热和冷却时的转变过程。 2）掌握钢的退火、正火、淬火、回火。 3）熟悉淬透性概念和表面淬火，钢的化学热处理及影响热处理件质量的关 键因素。 | 钢的热处理工艺（退火、正火、淬火、回火、表面淬火、化学热处理）及应用。 | 钢的热处理工艺（退火、正火、淬火、回火、表面淬火、化学热处理）及应用。 | 4 | 课堂授课 | CO1，CO3
工程用钢 | 工程结构用钢、机械结构用钢、滚动轴承钢、特殊性能钢、工具钢 | 1）了解我国工业用钢的几种分类方法，掌握常用钢的牌号表示方法。熟悉钢中的元素对金属性能的影响。 2）掌握工程结构用钢的性能及应用场合。 3）掌握机械结构用钢的性能及应用场合。 4）了解滚动轴承钢、工具钢、特殊性能钢的性能及作用。 | 常用钢的牌号表示方法，钢中的元素对金属性能的影响。工程结构用钢、机械结构用钢的性能。 | 钢中的元素对金属性能的影响 | 2 | 课堂授课 | CO2，CO3
铸铁 | 铸铁的石墨化、一般工程用铸铁 | 1) 掌握铸铁的石墨化过程及影响因素。 2) 掌握灰铸铁、球墨铸铁、蠕墨铸铁、可锻铸铁和合金铸铁的化学成分、组织和性能以及热处理。 | 铸铁的石墨化及影响因素；常用铸铁材料的牌号、性能、用途与热处理工艺。 | 铸铁的石墨化及影响因素。 | 2 | 课堂授课 | CO2
非铁金属材料 | 非铁金属材料与硬质合金 | 掌握常见的有色金属铝及铝合金、铜及铜合金、滑动轴承合金和硬质合金材料的性能和应用。 | 铝合金、铜合金、轴承合金及硬质合金的常用牌号、性能、用途及强化方法。 | 铝合金、铜合金、轴承合金及硬质合金的常用牌号、性能、用途及强化方法。 | 2 | 课堂授课 | CO1，CO2，CO3
非金属材料 | 非金属材料与新型材料 | 1) 了解高分子材料、陶瓷材料和复合材料成分、结构、分类及性能特点。 2) 熟悉常用塑料和橡胶、复合材料的特点及用途。 | 高分子材料、陶瓷材料和复合材料的成分、结构、分类、性能特点及用途。 | 对比高分子材料、陶瓷材料和复合材料的性能及应用。 | 2 | 课堂授课 | CO2
铸造成形 | 铸造成形形成的基本理论、铸造的过程和铸造缺陷及预防方法。 | 1) 了解铸造形成的基本理论。 2) 熟悉液态合金的流动性与充型能力； 3) 了解铸造合金的收缩；熟悉铸件中的缩孔和缩松等缺陷，掌握预防铸造缺陷的部分方法。 4) 了解砂型铸造、特种铸造。 | 铸造形成的基本理论，铸件中的缩孔和缩松等缺陷及预防方法。 | 铸件中的缩孔和缩松等缺陷及预防方法。 | 2 | 课堂授课 | CO2
压力加工成形 | 金属压力加工成形 | 1) 了解压力加工的常用方法，掌握金属压力加工理论基础。 2) 熟悉自由锻的特点、工序流程、结构工艺性。 3) 掌握模锻的定义、分类和特点。 4) 熟悉板料冲压的特点，了解其设备及工序。 | 金属压力加工理论基础，自由锻及模锻的特点、工序流程、结构工艺性 | 自由锻及模锻的特点、工序流程、结构工艺性 | 4 | 课堂授课 | CO1，CO2，CO3
焊接与胶接 | 焊接与胶接成形 | 1）了解焊接与胶接成形方法，掌握焊接工程理论基础。 2）熟悉常用的焊接方法及特点。 3）掌握常用金属材料的焊接、焊接结构设计。 4）了解焊接质量检验的方法及措施，了解胶接成形。 | 焊接工程理论基础，常用金属材料的焊接、焊接结构设计 | 焊接工程理论基础 | 2 | 课堂授课 | CO2，CO3
其他工程材料的成形及快速成形技术 | 其他工程材料的成形及快速成形技术 | 1）了解高聚物材料的特点成形方法。 2）熟悉陶瓷材料及复合材料的特点、成形技术。 3）了解快速成形方法。 | 高聚物材料的特点成形方法，陶瓷材料及复合材料特点、成形技术 | 高聚物材料的特点成形方法 | 2 | 课堂授课 | CO3
机械零件的失效分析与表面处理 | 机械零件的失效分析与表面处理 | 1）了解机械零件常见的失效形式及分析方法。 2）熟悉材料的表面处理方法。 | 机械零件常见的失效形式，材料的表面处理方法 | 材料的表面处理方法 | 2 | 课堂授课 | CO3