## Sheet1
难易程度 | 课程目标（输入1/2/3/4/5） | 知识点标签（多个用；隔开） | 所在章/单元 | 所在节 | 所在小节 | *题干 | *分值 | *参考答案
难 | 1 |  | 第三章 |  |  | 判断化合物MgO，BaO，BN，ZnCl2熔点高低顺序并说明理由。 | 4 | 答：BN＞MgO＞BaO＞ZnCl2。BN 层内为原子晶体，熔点最高；MgO、BaO和ZnCl2为离子晶体，其熔沸点高低与离子键强度有关。ZnCl2：＋2价离子与－1价离子的引力小，熔点最低；MgO与BaO：离子半径Mg2＋＜Ba2＋，离子键强度MgO＞BaO，故熔点MgO＞BaO。
难 | 1 |  | 第三章 |  |  | 像Mg这样的碱土金属由s轨道组合而成的导带已填满电子，但它们仍是电的良导体。解释这些金属的导电原理。 | 5 | 答：碱土金属像Mg虽然由3s轨道组合而成的导带已填满电子，但因为它们的3p空轨道形成一个空能带，该能带与3s能带发生部分重叠，这样3s能带上的电子就可以跃迁到3p能带了，因而，碱土金属 Mg 就可以导电了。
难 | 1 |  | 第三章 |  |  | 试解释：在卤化银中，AgF可溶于水，其余卤化银则难溶于水，且从AgCl到AgI溶解度减小。 | 4 | 答：Ag+属于18e-电子构型，极化能力强，附加极化能力强， AgF、AgCl、AgBr、AgI随着阴离子半径的增大，阴离子的变形性增大，离子间的极化不断增强，由离子键逐步过渡到共价键。所以溶解度逐步减小。难易度： 易
难 | 1 |  | 第三章 |  |  | 为什么离子键无方向性？金属键有方向性吗？ | 5 | 答案：由于离子键是由正、负离子通过静电吸引作用结合而形成的，而离子是带电体，它的电荷分布是球形对称的。因此只要条件许可，它可以在空间各个方向上施展其电性作用，即它可以在空间任何方向与带有相反电荷的离子相互吸引，所以说离子键没有方向性。金属中自由电子与金属正离子间的作用力叫做金属健。因为自由电子是离域的，所以根据金属键的定义可知，金属键没有方向性。难易度：中
难 | 1 |  | 第三章 |  |  | 下列哪种分子的熔点和沸点受色散力的影响最大？(a) ClI; (b) Br2; (c) HCl; (d) H2S; (e) CO; | 4 | 答案：该分子是非极性分子Br2. 因为Br2的质量和体积最大，其次该分子之间只存在色散力，而在其他分子之间，除了色散力外还有偶极-偶极力。
难 | 1 |  | 第三章 |  |  | 石墨软而导电，而金刚石坚硬且不导电。 | 4 | 答：石墨具有层状结构，每个碳原子采用sp2 杂化，层与层之间作用力较弱，同层碳原子之间存在大π 键，大π 键中的电子可以沿着层面运动，所以石墨软而导电，而金刚石中的碳原子采用sp3 杂化，属于采用σ 键连接的原子晶体，所以金刚石坚硬且不导电。
难 | 1 |  | 第三章 |  |  | 根据卤化铜的半径数据，卤化铜应取NaCl晶体结构型，而事实上却取ZnS型，这表明卤离子与铜离子之间的化学键有什么特色? 为什么? | 5 | 答：预计卤化铜取NaCl结构的前提是其中的化学键是100％的离子键，即只考虑几何制约关系，事实上卤化铜取ZnS型，配位数下降，表明卤离子与铜离子之间的化学键有明显的共价键成分，换句话说，键型是除几何因素外另一个离子晶体结构制约因素。
难 | 1 |  | 第三章 |  |  | 金刚石晶体中的碳原子为什么不是最密堆积? | 5 | 答：金刚石是原子晶体，其结构的主要制约因素是共价键的方向性和饱和性，因金刚石中的碳原子取sp3杂化轨道，故具有四面体配位结构。